## Feuil1
Usage | Dénomination TDK | Matériau | µi (SU) {Permabilité initiale à 25 °C} | Bs (mT) {Densité de flux} |  | Hc (A/m) {Intensité du champs coercitif à 10KHz} |  | f (Hz) {Fréquence optimum de fonctionnement} |  | ηB (10-6/mT) {Constante d'hystérésis du matériau} | Tc (°C) {Temperature de Curie} | Densité (kg/m3) | ρ (Ωm) {Résistivité}
|  |  |  | à 25°C | à 100°C | à 25°C | à 100°C | fmin | fmax
Transormateurs (pertes faibles) | N27 | MnZn | 2000 + ou - 25% | 500 | 410 | 23 | 19 | 25k | 150k | <1.5 | >220 | 4800 | 3
| N41 | MnZn | 2800 + ou - 25% | 490 | 390 | 23 | 20 | 25k | 150k | <1.4 | >220 | 4750 | 2
| N51 | MnZn | 3000 + ou - 25% | 480 | 380 | 5 | 5 | 25k | 150k | <0.4 | >220 | 4800 | 6
| N87 | MnZn | 2200 + ou - 25% | 490 | 390 | 21 | 13 | 25k | 500k | <1 | >210 | 4850 | 10
| N88 | MnZn | 1900 + ou - 25% | 500 | 400 | 16 | 10 | 25k | 500k | <1.5 | >220 | 4900 | 10
| N95 | MnZn | 3000 + ou - 25% | 525 | 410 | 18 | 19 | 25k | 500k | <0.6 | >220 | 4900 | 6
| N96 | MnZn | 2900 + ou - 25% | 500 | 410 | 16 | 15 | 25k | 500k | <0.5 | >240 | 4850 | 10
| N97 | MnZn | 2300 + ou - 25% | 510 | 410 | 21 | 12 | 25k | 500k | <1 | >230 | 4850 | 8
| N49 | MnZn | 1500 + ou - 25% | 490 | 400 | 38 | 33 | 300k | 1M | <0.4 | >240 | 4750 | 17
| PC200 | MnZn | 800 + ou - 25% | 480 | 410 | 51 | 48 | 700k | 4M | NC | >280 | 4850 | 22
| N92 | MnZn | 1500 + ou - 25% | 500 | 440 | 24 | 13 | 25k | 500k | <1.4 | >280 | 4850 | 8
| N72 | MnZn | 2500 + ou - 25% | 480 | 270 | 15 | 11 | 25k | 300k | <1.4 | >210 | 4750 | 12
Transformateurs pour signaux (faible taux de distortion harmonique) | T38 | MnZn | 10000 + ou - 30% | 430 | 260 | 8 | 7 | 10k | 100k | <0.3 | >130 | 4900 | 0.1
| T66 | MnZn | 13000 + ou - 30% | 360 | NC | 8 | 7 | 10k | 100k | <0.3 | >100 | 4950 | 0.8
| T57 | MnZn | 4000 + ou - 25% | 430 | 270 | 14 | 12 | 10k | 500k | <0.3 | >140 | 4900 | 3
| M33 | MnZn | 750 (+-25%) | 400 | 310 | 80 | 65 | 200k | 1M | <1.8 | >200 | 4700 | 5
| N45 | MnZn | 3800 (+-25%) | 550 | 435 | 15 | 21 | 10k | 100k | <0.3 | >255 | 4900 | 11
Filtrage (perméabilité stable avec la température) | N48 | MnZn | 2300 (+-25%) | 420 | 310 | 26 | 19 | 10k | 100k | <0.4 | >170 | 4700 | 3
| N45 | MnZn | 3800 (+-25%) | 550 | 435 | 15 | 21 | 10k | 100k | <0.3 | >255 | 4900 | 11
| M33 | MnZn | 750 (+-25°C) | 400 | 310 | 80 | 65 | 200k | 1M | <1.8 | >200 | 4700 | 5
| K1 | MnZn | 80 (+-25%) | 310 | 280 | 380 | 350 | 1.5M | 12M | <36 | >400 | 4800 | 100k
Capteur (haut facteur de qualité et stable en température) | N22 | MnZn | 2300 (+-25%) | 370 | 260 | 380 | 350 | 1k | 200k | <1.4 | >145 | 4700 | 1
| N48 | MnZn | 2300 (+-25%) | 420 | 310 | 26 | 19 | 10k | 100k | <0.4 | >170 | 4700 | 3
| M33 | MnZn | 750 (+-25%) | 400 | 310 | 80 | 65 | 200k | 1M | <1.8 | >200 | 4700 | 5
| K1 | NiZn | 80 (+-25%) | 310 | 280 | 380 | 350 | 1.5M | 12M | <36 | >400 | 4800 | 100k
Inductances (haute impédance) | N30 | MnZn | 4300 (+-25%) | 380 | 240 | 12 | 8 | 10k | 400k | <1.1 | >130 | 4900 | 0.5
| T35 | MnZn | 6000 (+-25%) | 390 | 270 | 12 | 9 | 10k | 200k | <1.1 | >130 | 4900 | 0.2
| T36 | MnZn | 7000 (+-25%) | 400 | 240 | 22 | 24 | 50 | 100k | <1.1 | >130 | 4950 | 0.2
| T37 | MnZn | 6500 (+-25%) | 380 | 240 | 9 | 8 | 10k | 300k | <1.1 | >130 | 4900 | 0.2
| T38 | MnZn | 10000 (+-30%) | 430 | 260 | 8 | 7 | 10k | 100k | <0.3 | >130 | 4900 | 0.1
| T65 | MnZn | 5200 (+-30%) | 460 | 320 | 12 | 11 | 10k | 200k | <1.1 | >160 | 4900 | 0.3
| T46 | MnZn | 15000 (+-30%) | 400 | 240 | 7 | 6 | 10k | 100k | <2.0 | >130 | 4950 | 0.01
| T36 | MnZn | 7000 (+-25%) | 400 | 240 | 22 | 24 | 50 | 100k | <1.1 | >130 | 4950 | 0.2
| T65 | MnZn | 5200 (+-30%) | 460 | 320 | 12 | 11 | 10k | 200k | <1.1 | >160 | 4900 | 0.3
| K10 | NiZn | 800 (+-25%) | 320 | 240 | 40 | 25 | 100k | 1M | <5.0 | >150 | 5000 | 100k